## Planilha1
CARACTERÍSTICAS | NORMAS | UNIDADES | VALORES
Densidade | ISO 1183 | Kg/m3 | 1400 a 1500
Resistência à abrasão | ISO 4586 | Ciclos | Mín. 350
Absorção de água (10,0 mm) | ISO 4586 | % | Peso 2,0 máx. | Espessura 2,0 máx
Estabilidade dimensional (10,0 mm) | ISO 4586 | % | Long 0,15 | Trans. 0,40
Condutibilidade térmica | DIN 52612 | Watt/m °K | 0.25
Dureza | ASTM D 785 | HRE | 97 ca
Resistência à flexão ruptura: | ISO 178 | MPa | 145
Longitudinal / Transversal |  | Mpa | 135
Módulo de Elasticidade | ISO 178 | N/mm2 N/mm2 | Mín. 15000
Longitudinal / Transversal |  |  | Mín. 12000
Resistência à compressão | ISO 604 | kg/cm2 | 240
Resistência ao impacto | ISO 4586 | mm de queda | Mín. 1270